## 基本情報（必須）
項目 | 必須/任意 | 値 | 説明
図面番号 | 必須 | 0D127100014 | 図面の一意識別番号
会社ID | 必須 | chuo-tekko | 会社の一意識別子
会社名 | 必須 | 有限会社中央鉄工所 | 会社の正式名称
会社短縮名 | 必須 | 中央鉄工所 | 会社の短縮名
製品ID | 必須 | precision-parts | 製品の一意識別子
製品名 | 必須 | チェーンソー | 製品の名称
製品カテゴリ | 必須 | ブラケット | 製品の分類
図面タイトル | 必須 | ブラケット（チェーンソー）加工手順 | 図面のタイトル

## 検索・分類情報（必須）
項目 | 必須/任意 | 値 | 説明
キーワード | 必須 | ブラケット,チェーンソー,精密,加工,マシニング | カンマ区切り
難易度 | 必須 | 中級 | 初級/中級/上級
推定時間 | 必須 | 500分 | 総作業時間
機械タイプ | 必須 | マシニングセンタ | 使用機械
画像有無 | 必須 | あり | あり/なし
動画有無 | 必須 | あり | あり/なし
図面有無 | 必須 | あり | あり/なし

## 作業手順概要
項目 | 必須/任意 | 値 | 説明
作業説明 | 必須 | 産業機械の骨格となるメインフレーム部品の加工を行います。SS400材からマシニングセンタで外形・ポケット加工を行い、ラジアルボール盤で精密な穴あけ・タップ加工を実施します。寸法精度と表面粗さに注意が必要な重要部品です。 | 作業の概要説明
警告事項1 | 任意 | 材料のひずみに注意し、十分な除去加工を行ってください | 重要な注意事項
警告事項2 | 任意 | 穴位置の精度が組み立て精度に直結するため、慎重な段取りが必要です | 重要な注意事項
警告事項3 | 任意 | 切削油を十分に供給し、工具寿命の延長を図ってください | 重要な注意事項
準備時間 | 必須 | 45分 | 準備にかかる時間
加工時間 | 必須 | 135分 | 実際の加工時間
必要工具 | 必須 | φ20エンドミル,φ12エンドミル,φ8ドリル,φ6ドリル,M8タップ,M6タップ | カンマ区切り

## 作業ステップ
ステップ番号 | タイトル | 説明 | 詳細手順 | 時間 | 警告レベル | 画像ファイル | 動画ファイル
1 | マシニングセンタでの外形・ポケット加工 | SS400材からメインフレームの外形形状とポケット部の荒加工・仕上げ加工を行います | 材料寸法確認（300×200×50mm SS400）および外観検査を実施;マシニングセンタのバイスに材料をセット、ダイヤルゲージで水平出し確認;φ20エンドミルで外形荒加工（切り込み3mm、送り500mm/min、回転数800rpm） | 90分 | important | step01-material-setup.jpg,step01-machining-roughing.jpg,step01-pocket-finishing.jpg | step01-machining-process.mp4
2 | ラジアルボール盤での穴あけ加工 | 組み立て用の取付穴とボルト穴をラジアルボール盤で精密に加工します | 加工済みワークをラジアルボール盤の定盤に設置、ストレートエッジで基準面確認;図面に基づき穴位置をケガキ、ポンチングで穴位置マーキング;φ8ドリルで下穴加工（8箇所、貫通穴、回転数600rpm、送り0.15mm/rev） | 45分 | caution | step02-drilling-setup.jpg,step02-hole-positioning.jpg,step02-drilling-process.jpg
3 | タップ加工・最終検査 | ボルト用ねじ穴の加工と最終的な寸法・品質検査を実施します | φ8穴にM8×1.25タップ加工（8箇所、タップ回転数150rpm、切削油使用）;φ6穴にM6×1.0タップ加工（12箇所、タップ回転数180rpm、切削油使用）;ねじゲージによるねじ精度確認（6H級） | 45分 | critical | step03-tapping.jpg,step03-inspection.jpg,step03-final-product.jpg | step03-final-inspection.mp4

## 切削条件
ステップ番号 | 加工タイプ | 工具 | 回転数 | 送り速度 | 切り込み量 | ステップオーバー | 切削油
1 | 荒加工 | φ20 4枚刃エンドミル（TiAlNコーティング） | 800rpm | 500mm/min | 3.0mm | 12.0mm | 水溶性切削油（7%）
1 | 仕上げ加工 | φ12 4枚刃エンドミル（TiCNコーティング） | 1200rpm | 300mm/min | 0.5mm | 8.0mm | 水溶性切削油（7%）
2 | 穴あけ8mm | φ8 ハイスドリル（ストレートシャンク） | 600rpm | 0.15mm/rev | 貫通 |  | 切削油（ストレート油）
2 | 穴あけ6mm | φ6 ハイスドリル（ストレートシャンク） | 800rpm | 0.12mm/rev | 30mm |  | 切削油（ストレート油）
3 | タップM8 | M8×1.25 ハイスタップ（TiNコーティング） | 150rpm | 187.5mm/min | 自動送り |  | タッピング油
3 | タップM6 | M6×1.0 ハイスタップ（TiNコーティング） | 180rpm | 180mm/min | 自動送り |  | タッピング油

## 品質チェック
ステップ番号 | チェック項目 | 測定工具 | 公差
1 | 外形寸法（±0.1mm） | ノギス | ±0.1mm
1 | ポケット深さ（±0.05mm） | ハイトゲージ | ±0.05mm
1 | 表面粗さ（Ra3.2以下） | 表面粗さ計 | Ra3.2以下
1 | 直角度（0.05mm以下） | スコヤ | 0.05mm以下
2 | 穴径（φ8 +0/+0.05mm） | プラグゲージ | +0/+0.05mm
2 | 穴径（φ6 +0/+0.03mm） | プラグゲージ | +0/+0.03mm
2 | 穴位置度（±0.03mm） | 座標測定機 | ±0.03mm
2 | 穴の真円度（0.01mm以下） | 真円度測定機 | 0.01mm以下
3 | ねじ精度（M8×1.25-6H） | ねじゲージ | 6H級
3 | ねじ精度（M6×1.0-6H） | ねじゲージ | 6H級
3 | 外形寸法（図面指示±0.1mm） | ノギス | ±0.1mm
3 | ポケット寸法（図面指示±0.05mm） | ハイトゲージ | ±0.05mm
3 | 表面粗さ（Ra3.2以下） | 表面粗さ計 | Ra3.2以下

## トラブルシューティング
問題 | 原因 | 解決方法
外形寸法不良 | 工具摩耗または機械の熱変位 | 工具交換と十分な暖機運転を実施
穴位置精度不良 | ケガキ不正確またはドリル逃げ | ケガキ再確認、ドリル状態チェック、段取り見直し
タップ折れ | 切削油不足または無理な送り | 切削油十分供給、送り速度調整、タップ状態確認
表面粗さ不良 | 切削条件不適切または工具状態不良 | 切削条件見直し、工具交換、切削油見直し

## 関連情報
項目 | 必須/任意 | 値 | 説明
関連図面1 | 任意 | FR2024002138492 | 類似フレーム
関連図面2 | 任意 | BR2024001345671 | 組み立て部品
関連アイデア1 | 任意 | thin-wall/thin-wall_001 | 関連する加工アイデア
関連アイデア2 | 任意 | thin-wall/thin-wall_002 | 関連する加工アイデア

## 改訂履歴
バージョン | 日付 | 作成者 | 変更内容
1.0 | 2024-02-15 | 田中工場長 | 初版作成
1.1 | 2024-05-10 | 佐藤主任 | 切削条件を最適化、穴あけ精度向上
1.2 | 2024-08-25 | 山田技師 | 品質チェック項目追加、トラブルシューティング強化
1.3 | 2024-11-20 | 田中工場長 | タップ加工条件見直し、最終検査手順改良

## 使用説明
項目 | 説明
必須項目の識別 | 必須項目は黄色でハイライトされています。必ず入力してください。
任意項目の扱い | 任意項目は空欄でも構いません。
複数値の入力方法 | 複数の値を入力する場合は、カンマまたはセミコロンで区切ってください。
テンプレートの使用方法 | このテンプレートをコピーして新しい図面用に使用してください。
JSON変換の依頼 | 入力完了後、LLMにJSON変換を依頼してください。